## Ясаш
№ | Наимнование | Габаритные размеры | Тех описание
1 | Детский шкаф для одежды пятисекционный | Расстояние дна шкафа от пола – не менее 100 mm. Высота полок для головных уборов и обуви не менее 150 mm Длина – не менее 1366 мм Глубина – не менее 344 мм Высота – не менее 1228 мм | Шкаф для детской одежды 5-ти секционный, состоит из пяти секций за распашными дверками. Ширина каждой секции не менее 250 мм глубина не менее 320 мм. В каждой секции установлены полки для головных уборов и обуви, и крючки для одежды. Детали детского шкафа для одежды изготавливаются из фанеры толщиной 12 мм, полки из фанеры толщиной 6-8 мм, покрытые полиуретановым или акриловым лаком. Все видимые кромки притуплены, углы заовалены. Сборка деталей осуществляется с помощью эксцентриковых или винтовых стяжек (бочонок), а также угловых стяжек. Дверки устанавливаются на четырехшарные петли, переставные полки на полкодержатели. Задняя стенка изготавливается из фанеры толщиной 3мм или из ламинированного ХДФ толщиной 3,2 мм. При использовании фанеры лицевые поверхности должны иметь сортность не ниже II по ГОСТ 3916.1
2 | Детский стол | Стол №1 Длина стола (1) 1800 mm. Ширина крышки стола, b, 1000 mm. Высота рабочей плоскости,h, 520 mm, Расстояние от пола до нижней кромки выступающей конструкции под крышкой стола, h1, не менее 350 mm. | Подстолье состоит и продольных и поперечных царг, соединенных между собой угловыми стяжками для столов (ОМК), и ножек, номинальным размером в сечении 35х35 мм. Ножки крепятся к царгам с помощью шпилек и гаек, само подстолье крепится к крышке с помощью угловых стяжек. Детали столешницы и подстолья изготавливаются: щитовые детали – из клееных щитов ( щиты, скленные из брусков твердых лиственных пород на гладкую фугу) или фанеры клееной толщиной 12 мм, брусковые детали – из пиломатериала твердых лиственных пород. На лицевых поверхностях допускаются здоровые сросшиеся сучки диаметром не более 20 мм в количестве 4 штук на 1 квадратный метр. Прочие пороки древесины (червоточина, химические окраски, внутренняя заболонь, трещины, грибные поражения) не допускаются. При использовании фанеры лицевые поверхности должны иметь сортность не ниже II по ГОСТ 3916.1
3 | Шкаф для дидактических игр, пособий по разным видам деятельности и игрушек. | Высота- 900 мм Длина - 1300 мм Глубина - 300 мм | Многофункциональный шкаф для хранения и демонстрации детских поделок, дидактических игр и пособий по различным видам. Шкаф состоит из 7 секций, 2 из них за распашными дверками. Детали шкафа изготовлены из фанерных плит толщиной 12 мм. Сборка шкафа осуществляется с помощью эксцентриковых или винтовых стяжек. Задняя стенка изготовляется из фанеры толщиной 3-4 мм или из ламинированной (в тон основного материала) ДВП толщиной 3-4 мм в и крепится шурупами. При использовании фанеры лицевые поверхности должны иметь сортность не ниже II по ГОСТ 3916.1 Ребра деталей должны быть притуплены. Отделка - полиуретановыми или акриловыми лаками. Гарантийный срок 18 месяцев.
4 | Детский стул | Стул №1: Высота сиденья, H 260 mm, Ширина сиденья, L, не менее 250mm. Глубина сиденья - не менее 260мм. Высота нижнего края спинки над сиденьем, h1.120mm. Высота верхнего края спинки, над сиденьем, h3, не более 250 mm. Высота линии перегиба спинки, h2, не более 160mm. Ширина спинки, l1, не менее 240mm. | Детский стул столярный с возможностью штабелирования по высоте . Стул состоит из задних ножек, сращенных между собой передней ножки и боковой царги (боковина стула), рамки с сидением и спинки. Рамка с профилированным сидением крепится к «боковинам» на шкантах с клеем и шурупах. Задняя ножка крепиться к «боковине» на шкантах и клею. Профилированная спинка крепиться к задним ножкам на шипах или шкантах на клею. «Боковина» и задняя ножки имеют наклон в 1-1,5 градуса для обеспечения штабелирования стульев. Задняя ножка, «боковина» и рамка изготавливаются из пиломатериала твердых лиственных пород, допускается изготовление их из фанеры клееной толщиной 6-12 мммм. Спинка (толщиной 6-12 мм) и сидение (толщиной 5-6 мм) изготавливаются из фанеры.
5 | Стол обеденный | Стол обеденный длина 1200 мм, ширина 600 мм высота рабочей плоскости 460мм, расстояние от пола до нижней кромки выступающей конструкции под крышкой стола не менее 350 мм. | Стол обеденный состоит из столешницы и подстолья. Подстолье состоит и продольных и поперечных царг, соединенных между собой угловыми стяжками для столов (ОМК), и ножек, номинальным размером в сечении 35х35 мм. Ножки крепятся к царгам с помощью шпилек и гаек, само подстолье крепится к крышке с помощью угловых стяжек. Детали столешницы и подстолья изготавливаются: щитовые детали – из клееных щитов ( щиты, скленные из брусков твердых лиственных пород на гладкую фугу) или фанеры клееной толщиной 6-18 мм, брусковые детали – из пиломатериала твердых лиственных пород. На лицевых поверхностях допускаются здоровые сросшиеся сучки диаметром не более 20 мм в количестве 4 штук на 1 квадратный метр. Прочие пороки древесины (червоточина, химические окраски, внутренняя заболонь, трещины, грибные поражения) не допускаются. При использовании фанеры лицевые поверхности должны иметь сортность не ниже II по ГОСТ 3916.1